## Calcul
Méthodes normalisées pour éviter la fissuration à froid
Feuille permettant de déterminer les paramètres de calcul et les domaines de validité des méthodes. Se reporter aux normes pour l'utilisation des paramètres et abaques de température de préchauffage (Tp) Seule la méthode B (CET) donne directement une valeur de Tp sans abaque.
Configuration
Vitesse de soudage | Vs (cm/min) | 60
Tension | U (V) | 34
Intensité | I (A) | 850
Procédé | n° | 12 | NF EN ISO 4063
Épaisseur tôle | d1=d2 (mm) | 40 | NF EN 1011-2 [T 1]
Épaisseur tôle d'angle | d3 (mm) | 80 | NF EN 1011-2 [T 1]
Hydrogène diffusible | HD (mL/100g) | 7 | NF EN 1011-2 [T 1]
Éléments |  | C | Si | Mn | Cr | Cu | Mo | Nb | Ni | Ti | V | B
Teneurs | % | 0.164 | 0.39 | 1.48 | 0.022 | 0.01 | 0.004 | 0.025 | 0.039 | 0.018 | 0.001 | 0.0003
Énergie de soudage
Rendement thermique du procédé | k | 1 | NF EN 1011-1 [T 1] |  |  |  |  | Q (J/cm) | Q (KJ/cm)
Énergie de soudage | Q (KJ/mm) | 2.89 | NF EN 1011-1 [§ 8.7] ¦ FD CEN ISO-TR 17844 [éq (10)] |  |  |  |  | 28900 | 28.9
Paramètres des méthodes normalisées
A. Méthode CE: NF EN 1011-2 |  | Descriptif ► | FD CEN ISO-TR 17844 [T 8]
Carbone équivalent | CE=CEIIW (%) | 0.4193333 | NF EN 1011-2 [éq (C1)] ¦ FD CEN ISO-TR 17844 [éq (1)]
Classe d'hydrogène | A … E | C | NF EN 1011-2 [§ C.2.3.3] ¦ ¦ FD CEN ISO-TR 17844 [T 2]
Choix épaisseur combinée | e (mm) | 160 | NF EN 1011-2 [§ C.2.4] ¦ FD CEN ISO-TR 17844 [§ 2.3]
Domaine de validité
Teneurs max |  | OK | NF EN 1011-2 [§ C.2.1] ¦ FD CEN ISO-TR 17844 [T 1]
Carbone équivalent | 0,3≤CE≤0,7% | OK | NF EN 1011-2 [§ C.2.1] ¦ FD CEN ISO-TR 17844 [§ 2.2]
Épaisseur | 6≤t≤100 mm | OK | NF EN 1011-2 [§ C.3.3] ¦ FD CEN ISO-TR 17844 [T 10]
B. Méthode CET: NF EN 1011-2 (IIW-1630-91 & 1631-91) |  | Descriptif ► | FD CEN ISO-TR 17844 [§ 3.7.3]
Carbone équivalent | CET (%) | #VALUE! | NF EN 1011-2 [éq (C2)] ¦ FD CEN ISO-TR 17844 [éq (3)]
Température de préchauffage | Tp (°C) | #VALUE! | NF EN 1011-2 [éq (C8)] ¦ FD CEN ISO-TR 17844 [éq (9)]
Domaine de validité
Teneurs max |  | OK | NF EN 1011-2 [§ C.3.2.1] ¦ FD CEN ISO-TR 17844 [T 9]
Carbone équivalent | 0,2≤CET≤0,5% | #VALUE! | NF EN 1011-2 [§ C.3.3] ¦ FD CEN ISO-TR 17844 [§ 3.2]
Épaisseur | 10≤t≤90 mm | OK | NF EN 1011-2 [§ C.3.3] ¦ FD CEN ISO-TR 17844 [T 10]
Hydrogène diffusible | 1≤HD≤20 mL/100g | OK | NF EN 1011-2 [§ C.3.3] ¦ FD CEN ISO-TR 17844 [T 10]
Énergie de soudage | 0,5≤Q≤4 KJ/mm | OK | NF EN 1011-2 [§ C.3.3] ¦ FD CEN ISO-TR 17844 [T 10]
Limite élastique | YS≤1000 MPa | A vérifier | NF EN 1011-2 [§ C.3.3] ¦ FD CEN ISO-TR 17844 [T 10]
C. Méthode CEN: FD CEN ISO/TR 17844 (JIS B 8285) |  | Descriptif ► | FD CEN ISO-TR 17844 [T 16]
Carbone équivalent | CEN (%) | 0.4150481 | FD CEN ISO-TR 17844 [éq (11)]
Coefficient sur la teneur en carbone | f(C) | 0.9266048 | FD CEN ISO-TR 17844 [éq (11)]
Domaine de validité
Teneurs max |  | OK | FD CEN ISO-TR 17844 [T 13]
Carbone équivalent | 0,2≤CEN≤0,6% | OK | NF EN 1011-2 [§ C.3.3] ¦ FD CEN ISO-TR 17844 [A.2]
Épaisseur | 10≤t≤200 mm | OK | FD CEN ISO-TR 17844 [§ 4.3]
Énergie de soudage | 0,4≤Q≤5 KJ/mm | OK | FD CEN ISO-TR 17844 [§ 4.5]
Limite élastique | 300≤YS≤800 MPa | A vérifier | FD CEN ISO-TR 17844 [§ 4.6]
D. Méthode CEN: FD CEN ISO/TR 17844 (ANSI/AWS D1.1) |  | Descriptif ► | FD CEN ISO-TR 17844 [T 19 à T 21]
Carbone équivalent | CE (%) | 0.4843333 | FD CEN ISO-TR 17844 [éq (15)]
Paramètre de composition | Pcm (%) | 0.2551167 | FD CEN ISO-TR 17844 [éq (16)]
Classe d'hydrogène | H | H2 | FD CEN ISO-TR 17844 [§ 5.4.2]
Coefficient multiplicateur énergie AE | kAE | 1 | FD CEN ISO-TR 17844 [T 18]
Énergie de soudage (US) | AE (KJ/pouce) | 73.406 | FD CEN ISO-TR 17844 [§ 5.5]
Domaine de validité
Acier non trempé et non revenu |  | A vérifier | FD CEN ISO-TR 17844 [§ 5.2.1]
Références
NF EN 1011-1:2009 - Soudage - Recommandations pour le soudage des matériaux métalliques - [P1] Lignes directrices générales pour le soudage à l'arc
NF EN 1011-2:2002 - Soudage - Recommandations pour le soudage des matériaux métalliques - [P2] Soudage à l'arc des aciers ferritiques
FD CEN ISO-TR 17844:2005 - Soudage - Comparaison de méthodes normalisées pour éviter les fissures à froid
CETIM PE3612 - Guide soudabilité des aciers

## Données
Teneurs maxi
| C | C | Si | Mn | Cr | Cu | Mo | Nb | Ni | Ti | V | B
Méthode A | 0.05 | 0.25 | 0.8 | 1.7 | 0.9 | 1 | 0.75 |  | 2.5 |  | 0.2
Méthode B | 0.05 | 0.32 | 0.8 | 1.9 | 1.5 | 0.7 | 0.75 | 0.06 | 2.5 | 0.12 | 0.18 | 0.005
Méthode C | 0.02 | 0.3 | 0.6 | 2 | 2.5 | 1 | 0.75 | 0.1 | 3.75 |  | 0.1 | 0.0003
Méthode D
Rendement thermique k et coefficient multiplicateur kAE
Procédé | k | kAE
12 | 1 | 1
111 | 0.8 | 1.5
131 | 0.8 | 1.25
135 | 0.8 | 1.25
114 | 0.8
136 | 0.8 | 1.25
137 | 0.8 | 1.25
141 | 0.6
15 | 0.6

## CE
Épaisseur combinée | e (mm) | 50
Énergie de soudage | E (KJ/cm) | 0.6
[6 empty] | Point 1 | Point 2
[5 empty] | E | 0.45 | 1.28 | pente (a) | 0.01580952
[5 empty] | ép | 32.5 | 85 | ordonnée (b) | -0.06380952
NF EN 1011-2 [fig C.2.a]
isotherme (°C) | / | ¦ | E=min(/,¦) | Tx (°C)
|  | 0 | 0
50 |  | 0.45 | 0.45 | 89.23077
20 | 0.515 | 0.65 | 0.515 | 27.91461 |  | I | 12 | 0.5
0 | 0.5759 | 0.8 | 0.5759 | 0 |  |  | 6.75 | 0.28125
NF EN 1011-2 [fig C.2.b]
isotherme (°C) | / | ¦ | E=min(/,¦) | Tx (°C) |  | _ | 8 | 20
125 |  |  | 0 | #DIV/0! |  |  | 2 | 5
100 |  |  | 0 | #DIV/0!
75 |  |  | 0 | #DIV/0!
50 |  |  | 0 | #DIV/0!
20 |  |  | 0 | 16.52437
0 | 0.7262 | 1.28 | 0.7262 | 0
NF EN 1011-2 [fig C.2.c]
isotherme (°C) | / | ¦ | E=min(/,¦) | Tx (°C)
125
100
75
50
20
0
NF EN 1011-2 [fig C.2.d]
isotherme (°C) | / | ¦ | E=min(/,¦) | Tx (°C)
150
125
100
75
50
20
0
NF EN 1011-2 [fig C.2.e]
isotherme (°C) | / | ¦ | E=min(/,¦) | Tx (°C)
175
150
125
100
75
50
20
0
NF EN 1011-2 [fig C.2.f]
isotherme (°C) | / | ¦ | E=min(/,¦) | Tx (°C)
175
150
125
100
75
50
20
0
NF EN 1011-2 [fig C.2.g]
isotherme (°C) | / | ¦ | E=min(/,¦) | Tx (°C)
200
175
150
125
100
75
50
20
0
NF EN 1011-2 [fig C.2.h]
isotherme (°C) | / | ¦ | E=min(/,¦) | Tx (°C)
200
175
150
125
100
75
50
20
0
NF EN 1011-2 [fig C.2.i]
isotherme (°C) | / | ¦ | E=min(/,¦) | Tx (°C)
200
175
150
125
100
75
50
20
0
NF EN 1011-2 [fig C.2.j]
isotherme (°C) | / | ¦ | E=min(/,¦) | Tx (°C)
200
175
150
125
100
75
50
20
0
NF EN 1011-2 [fig C.2.k]
isotherme (°C) | / | ¦ | E=min(/,¦) | Tx (°C)
200
175
150
125
100
75
50
20
0
NF EN 1011-2 [fig C.2.l]
isotherme (°C) | / | ¦ | E=min(/,¦) | Tx (°C)
200
175
150
125
100
75
50
20
0
NF EN 1011-2 [fig C.2.m]
isotherme (°C) | / | ¦ | E=min(/,¦) | Tx (°C)
200
175
150
125
100
75
50
20
0